## List1
Vyráběné rozměry
Tloušťka mm | max.šířka mm | max.délka mm | S11 | RA10 | RS01 | RS02 | RS03 | RS04 | RS05 | RS06 | RS07 | černé | šedé | A11 | A21 | P10 | P101 | P102 | P1011 | N20 | N2011 | AS20 | AS21 | AS22 | AS2011 | AB01 | KOMBI | A23 | PAN01 | N21 | ANTI-V2 | FAM-V4
tabule
0,5-6 | 1250 | 10 | - | - | x | x | x | x | x | x | x | - | - | - | - | - | - | - | - | - | - | - | - | - | - | - | - | - | - | - | - | -
0,5-4 | 1250 | 10 | x | x | - | - | - | - | - | - | - | x | x | x | x | x | x | x | x | x | x | x | x | x | x | x | - | x | x | x | x | -
3-6 | 1250 | 10 | - | - | - | - | - | - | - | - | - | - | - | - | - | - | - | - | - | - | - | - | - | - | - | - | - | - | - | - | - | x
5-25 | 1200 | 4.6 | x | x | x | x | x | x | x | x | x | x | x | x | x | x | x | x | x | x | x | x | x | x | x | x | x | x | x | x | x | x
26-40 | 1100 | 4.6 | x | x | x | x | x | x | x | x | x | x | x | x | x | x | x | x | x | x | x | x | x | x | x | x | x | x | x | x | - | -
41-60 | 1000 | 4.6 | x | - | x | x | x | x | x | x | x | - | - | x | x | x | x | x | x | x | x | x | x | x | x | x | x | - | - | x | - | -
Hustě žebrované, řídce žebrované
3-6 | 1250 | 10 | - | - | x | x | x | x | x | x | x | - | - | - | - | x | x | x | x | x | x | x | x | x | x | x | - | - | - | x | - | -
4-6 | 1250 | 10 | - | - | - | - | - | - | - | - | - | - | - | - | - | - | - | - | - | - | - | - | - | - | - | - | - | - | - | - | - | x
Mopové
4-6 | 1250 | 10 | - | - | x | x | x | x | x | x | x | - | - | - | - | x | x | x | x | x | x | x | x | x | x | x | - | - | - | - | - | -
Vlnové
3-10 | 1100 | 4.6 | x | x | x | x | x | x | x | x | x | - | - | - | - | x | x | x | x | x | x | x | x | x | x | x | - | - | - | - | - | x
3-10 | 1100 | 4.6 | - | - | - | - | - | - | - | - | - | - | - | - | - | - | - | - | - | - | - | - | - | - | - | - | - | - | - | - | - | x
S velkými pyramidami
4-10 | 1100 | 4.5 | x | x | x | x | x | x | x | x | x | - | - | - | - | x | x | x | x | x | x | x | x | x | x | x | - | - | - | - | - | x
Rombuspyramidélní
3-10 | 1100 | 4.2 | x | x | x | x | x | x | x | x | x | - | - | - | - | x | x | x | x | x | x | x | x | x | x | x | - | - | - | - | - | x
4-10 | 1100 | 4.2 | - | - | - | - | - | - | - | - | - | - | - | - | - | - | - | - | - | - | - | - | - | - | - | - | - | - | - | - | - | x
| Tolerance tloušťky |  | Počet vložek
Tloušťka | Zadní strana |  | Gumové tabule |  |  | Autokoberce
Hladké s podložkou
| DIN 7715 Díl 5-P2 | DIN 7715 Díl 5-P3
0,5-3 mm | +0,3 mm | +0,4 mm | 0,1 (2) |  |  | 0,1
3,1-6 mm | +0,4 mm | +0,5 mm | 0,1,2 (3) |  |  | 0,1,2
6,1-10 mm | +0,5 mm | +0,6 mm | 0,1,2,3, (4) |  |  | x
10,1-15 mm | +0,6 mm | +0,8 mm | 0,1,2,3, (4) |  |  | x
15,1-25 mm | +0,8 mm | +1,0 mm | 0-6 |  |  | x
25,1-30 mm | +1,0 mm | +1,3 mm | 0-6 |  |  | x
30,1-40 mm | +1,5 mm | +1,8 mm | 0-8 |  |  | x
40,1-60 mm | +2,3 mm | +2,5 mm | 0-8 |  |  | x
Tolerance šířky |  |  | 2-5 %
Tolerance délky |  |  | 2-5 %
Na bázi kaučuku | Označení TAURUS | Norma | Tvrdost |  | Hustota g/cm3 |  |  | Pevnost v tahu |  |  | Prodloužení do roztrž. |  |  |  | Barva |  |  | olej | kyselina |  | zásady |  | ozón | otěr | benzín | stárnutí |  | Rozsah tepelného použití
|  |  | Sh A |  | + 0,03 g/cm3 |  |  | Min. Mpa |  |  | Min. % | [6 empty] | O D O L N O S T | [9 empty] | C
IR/SBR | S11 | EMF/L- | 70+5 |  | 1.29 |  |  | 10 |  |  | 320 |  |  |  | černá |  |  | - | 3 |  | 2 |  | 3 | 3 | - | 3 |  | -30-+60
| RA10 | EMF/L- | 50+5 |  | 1.18 |  |  | 6 |  |  | 350 |  |  |  | černá |  |  | - | 3 |  | 2 |  | 3 | 3 | - | 3 |  | -30-+60
| RS01 | EMF/L- | 60+5 |  | 1.51 |  |  | 4 |  |  | 180 |  |  |  | černá |  |  | - | 3 |  | 2 |  | 3 | 3 | - | 3 |  | -30-+60
| RS02 | EMF/L- | 50+5 |  | 1.42 |  |  | 4 |  |  | 180 |  |  |  | černá |  |  | - | 3 |  | 2 |  | 3 | 3 | - | 3 |  | -30-+60
| RS03 | EMF/L- | 70+5 |  | 1.56 |  |  | 4 |  |  | 180 |  |  |  | černá |  |  | - | 3 |  | 2 |  | 3 | 3 | - | 3 |  | -30-+60
| RS04 | EMF/L- | 55+5 |  | 1.42 |  |  | 4 |  |  | 180 |  |  |  | černá |  |  | - | 3 |  | 2 |  | 3 | 3 | - | 3 |  | -30-+60
| RS05 | EMF/L- | 65+5 |  | 1.54 |  |  | 4 |  |  | 180 |  |  |  | černá |  |  | - | 3 |  | 2 |  | 3 | 3 | - | 3 |  | -30-+60
| RS06 | EMF/L- | 80+5 |  | 1.52 |  |  | 4 |  |  | 150 |  |  |  | černá |  |  | - | 3 |  | 2 |  | 3 | 3 | - | 3 |  | -30-+60
| RS07 | EMF/L- | 90+5 |  | 1.42 |  |  | 5 |  |  | 150 |  |  |  | černá |  |  | - | 3 |  | 2 |  | 3 | 3 | - | 3 |  | -30-+60
NR |  | EMF/L- | 50+5 |  | 1.04 |  |  | 15 |  |  | 450 |  |  |  | černá |  |  | - | 2 |  | 2 |  | - | 2 | - | 3 |  | -30-+60
NR | Pro šedé | EMF/L- | 45+5 |  | 1.04 |  |  | 15 |  |  | 450 |  |  |  | šedá |  |  | - | 2 |  | 2 |  | - | 2 | - | 3 |  | -30-+60
Odolné kyselinám a zásadám
NR | A11 | EMF/L- | 45+5 |  | 1.09 |  |  | 15 |  |  | 450 |  |  |  | černá |  |  | - | 2 |  | 1 |  | - | 2 | - | 3 |  | -30-+60
NR/SBR | A21 | EMF/L- | 45+5 |  | 1.11 |  |  | 12 |  |  | 450 |  |  |  | šedá |  |  | - | 3 |  | 1 |  | - | 2 | - | 3 |  | -20-+60
Odolné oleji a benzínu
NBR | P10 | EMF/L- | 60+5 |  | 1.27 |  |  | 10 |  |  | 350 |  |  |  | černá |  |  | 1 | 3 |  | 2 |  | - | 2 | 1 | 2 |  | -20-+60
NBR | P101 | EMF/L- | 70+5 |  | 1.28 |  |  | 10 |  |  | 200 |  |  |  | černá |  |  | 1 | 3 |  | 2 |  | - | 2 | 1 | 2 |  | -20-+60
NBR | P102 | EMF/L- | 80+5 |  | 1.28 |  |  | 10 |  |  | 150 |  |  |  | černá |  |  | 1 | 3 |  | 2 |  | - | 2 | 1 | 2 |  | -20-+60
SBR/NBR | P1011 | EMF/L- | 70+5 |  | 1.3 |  |  | 10 |  |  | 200 |  |  |  | černá |  |  | 2 | 3 |  | 3 |  | - | 2 | 3 | 3 |  | -30-+60
Odolné povětrnosti a olejům
CR/BR | N20 | EMF/L- | 65+5 |  | 1.38 |  |  | 9 |  |  | 300 |  |  |  | černá |  |  | 2 | 3 |  | 2 |  | 1 | 1 | 2 | 1 |  | -20-+60
SBR/CR | N2011* | EMF/L- | 55+5 |  | 1.16 |  |  | 9 |  |  | 200 |  |  |  | černá |  |  | 3 | 3 |  | 3 |  | 2 | 2 | 3 | 2 |  | -20-+60
Odolné proti teplu, mrazu, povětrnosti, kyselinám a zásadám
EPDM | AS20 | EMF/L- | 60+5 |  | 1.13 |  |  | 10 |  |  | 400 |  |  |  | černá |  |  | - | 1 |  | 1 |  | 1 | 2 | - | 1 |  | -60-+150
EPDM | AS21 | EMF/L- | 40+5 |  | 1.04 |  |  | 6 |  |  | 600 |  |  |  | černá |  |  | - | 1 |  | 1 |  | 1 | 2 | - | 2 |  | -60-+150
EPDM | AS22 | EMF/L- | 50+5 |  | 1.13 |  |  | 6 |  |  | 500 |  |  |  | černá |  |  | - | 1 |  | 1 |  | 1 | 2 | - | 2 |  | -60-+150
SBR/EPDM | AS2011* | EMF/L- | 70+5 |  | 1.28 |  |  | 10 |  |  | 200 |  |  |  | černá |  |  | - | 3 |  | 2 |  | 2 | - | - | 2 |  | -40-+100
SBR/EPDM | AS2012* | EMF/L- | 80+5 |  | 1.29 |  |  | 10 |  |  | 150 |  |  |  | černá |  |  | - | 3 |  | 2 |  | 2 | - | - | 2 |  | -40-+100
Otěruvzdorné
SBR | AB01 | EMF/L- | 60+5 |  | 1.13 |  |  | 17 |  |  | 400 |  |  |  | černá |  |  | - | 3 |  | 3 |  | - | 1 | - | 3 |  | -20-+60
IR/SBR Cover | Kombi | EMF/L- | 60+5 |  | 1.11 |  |  | 20 |  |  | 400 |  |  |  | černá |  |  | - | - |  | 2 |  | - | 1 | - | 3 |  | -20-+60
NR Insertion | Sandwich | EMF/L- | 45+5 |  | 1.04 |  |  | 15 |  |  | 450 |  |  |  | šedá |  |  | - | - |  | 2 |  | - | 2 | - | 3 |  | -20-+60
Potravinářské
NR | A23 | EMF/L- | 60+5 |  | 1.5 |  |  | 9 |  |  | 350 |  |  |  | surově bílá |  |  | - | 3 |  | 2 |  | - | 3 | - | 2 |  | -30-+60
NBR/CR/NR | PAN01 | EMF/L- | 55+5 |  | 1.38 |  |  | 6 |  |  | 350 |  |  |  | surově bílá |  |  | 3 | - |  | 2 |  | - | 3 | - | 2 |  | -20-+60
Ohněvzdorné a antistatické
NBR/NBR-PVC/CR | N21 | EMF/L- | 65+5 |  | 1.35 |  |  | 11 |  |  | 300 |  |  |  | černá |  |  | 3 | - |  | 2 |  | - | 2 | 3 | 3 |  | -20-+60
Antistatické
NR/SBR | Anti-V2 | EMF/L- | 60-75 |  | 1.12 |  |  | 12 |  |  | 300 |  |  |  | černá |  |  | - | 3 |  | 2 |  | - | 3 | - | 3 |  | -20-+60
Elektroizolační
IR | FAM-V4 | EMF/L- | 50+5 |  | 1.39 |  |  | 8 |  |  | 400 |  |  |  | černá |  |  | - | 3 |  | 3 |  | - | 3 | - | 3 |  | -20-+60